## Quality_Reference_Data
Run | Cooling_Mode | Cutting_Speed_m_min | Feed_mm_tooth | Depth_of_Cut_mm | Ra_um | Power_W | Vb_um | Vb_mm | Source_URL
1 | Dry | 60 | 0.02 | 0.1 | 1.174 | 314.5 | 136.65 | 0.13665 | https://www.researchgate.net/publication/377545139_Towards_sustainable_manufacturing_Multiple_optimization_of_surface_roughness_Ra_flank_wear_Vb_in_MQL-assisted_milling_of_Titanium_Alloy_Ti-6Al-4V
2 | Dry | 60 | 0.06 | 0.5 | 0.872 | 198 | 167.35 | 0.16735 | https://www.researchgate.net/publication/377545139_Towards_sustainable_manufacturing_Multiple_optimization_of_surface_roughness_Ra_flank_wear_Vb_in_MQL-assisted_milling_of_Titanium_Alloy_Ti-6Al-4V
3 | Dry | 60 | 0.1 | 0.9 | 0.701 | 228.8 | 127.03 | 0.12703 | https://www.researchgate.net/publication/377545139_Towards_sustainable_manufacturing_Multiple_optimization_of_surface_roughness_Ra_flank_wear_Vb_in_MQL-assisted_milling_of_Titanium_Alloy_Ti-6Al-4V
4 | Dry | 150 | 0.06 | 0.1 | 0.292 | 460.9 | 210.67 | 0.21067 | https://www.researchgate.net/publication/377545139_Towards_sustainable_manufacturing_Multiple_optimization_of_surface_roughness_Ra_flank_wear_Vb_in_MQL-assisted_milling_of_Titanium_Alloy_Ti-6Al-4V
5 | Dry | 150 | 0.1 | 0.5 | 0.481 | 566.1 | 136.26 | 0.13626 | https://www.researchgate.net/publication/377545139_Towards_sustainable_manufacturing_Multiple_optimization_of_surface_roughness_Ra_flank_wear_Vb_in_MQL-assisted_milling_of_Titanium_Alloy_Ti-6Al-4V
6 | Dry | 150 | 0.02 | 0.9 | 0.751 | 308.2 | 152.77 | 0.15277 | https://www.researchgate.net/publication/377545139_Towards_sustainable_manufacturing_Multiple_optimization_of_surface_roughness_Ra_flank_wear_Vb_in_MQL-assisted_milling_of_Titanium_Alloy_Ti-6Al-4V
7 | Dry | 240 | 0.1 | 0.1 | 0.439 | 1117.2 | 292.54 | 0.29254 | https://www.researchgate.net/publication/377545139_Towards_sustainable_manufacturing_Multiple_optimization_of_surface_roughness_Ra_flank_wear_Vb_in_MQL-assisted_milling_of_Titanium_Alloy_Ti-6Al-4V
8 | Dry | 240 | 0.02 | 0.5 | 0.667 | 636.6 | 130.49 | 0.13049 | https://www.researchgate.net/publication/377545139_Towards_sustainable_manufacturing_Multiple_optimization_of_surface_roughness_Ra_flank_wear_Vb_in_MQL-assisted_milling_of_Titanium_Alloy_Ti-6Al-4V
9 | Dry | 240 | 0.06 | 0.9 | 0.493 | 1319.6 | 182.45 | 0.18245 | https://www.researchgate.net/publication/377545139_Towards_sustainable_manufacturing_Multiple_optimization_of_surface_roughness_Ra_flank_wear_Vb_in_MQL-assisted_milling_of_Titanium_Alloy_Ti-6Al-4V
10 | MQL | 60 | 0.02 | 0.1 | 0.251 | 156.4 | 39.98 | 0.03998 | https://www.researchgate.net/publication/377545139_Towards_sustainable_manufacturing_Multiple_optimization_of_surface_roughness_Ra_flank_wear_Vb_in_MQL-assisted_milling_of_Titanium_Alloy_Ti-6Al-4V
11 | MQL | 60 | 0.06 | 0.5 | 0.409 | 210 | 106.15 | 0.10615 | https://www.researchgate.net/publication/377545139_Towards_sustainable_manufacturing_Multiple_optimization_of_surface_roughness_Ra_flank_wear_Vb_in_MQL-assisted_milling_of_Titanium_Alloy_Ti-6Al-4V
12 | MQL | 60 | 0.1 | 0.9 | 0.685 | 274.5 | 79.2 | 0.0792 | https://www.researchgate.net/publication/377545139_Towards_sustainable_manufacturing_Multiple_optimization_of_surface_roughness_Ra_flank_wear_Vb_in_MQL-assisted_milling_of_Titanium_Alloy_Ti-6Al-4V
13 | MQL | 150 | 0.06 | 0.1 | 0.476 | 403.3 | 119.7 | 0.1197 | https://www.researchgate.net/publication/377545139_Towards_sustainable_manufacturing_Multiple_optimization_of_surface_roughness_Ra_flank_wear_Vb_in_MQL-assisted_milling_of_Titanium_Alloy_Ti-6Al-4V
14 | MQL | 150 | 0.1 | 0.5 | 0.625 | 520.2 | 155.21 | 0.15521 | https://www.researchgate.net/publication/377545139_Towards_sustainable_manufacturing_Multiple_optimization_of_surface_roughness_Ra_flank_wear_Vb_in_MQL-assisted_milling_of_Titanium_Alloy_Ti-6Al-4V
15 | MQL | 150 | 0.02 | 0.9 | 0.507 | 340 | 108.35 | 0.10835 | https://www.researchgate.net/publication/377545139_Towards_sustainable_manufacturing_Multiple_optimization_of_surface_roughness_Ra_flank_wear_Vb_in_MQL-assisted_milling_of_Titanium_Alloy_Ti-6Al-4V
16 | MQL | 240 | 0.1 | 0.1 | 0.351 | 814.2 | 64.73 | 0.06473 | https://www.researchgate.net/publication/377545139_Towards_sustainable_manufacturing_Multiple_optimization_of_surface_roughness_Ra_flank_wear_Vb_in_MQL-assisted_milling_of_Titanium_Alloy_Ti-6Al-4V
17 | MQL | 240 | 0.02 | 0.5 | 0.392 | 464.6 | 107.46 | 0.10746 | https://www.researchgate.net/publication/377545139_Towards_sustainable_manufacturing_Multiple_optimization_of_surface_roughness_Ra_flank_wear_Vb_in_MQL-assisted_milling_of_Titanium_Alloy_Ti-6Al-4V
18 | MQL | 240 | 0.06 | 0.9 | 0.77 | 955.2 | 95.85 | 0.09585 | https://www.researchgate.net/publication/377545139_Towards_sustainable_manufacturing_Multiple_optimization_of_surface_roughness_Ra_flank_wear_Vb_in_MQL-assisted_milling_of_Titanium_Alloy_Ti-6Al-4V
19 | Flood | 60 | 0.02 | 0.1 | 0.305 | 152.4 | 131.16 | 0.13116 | https://www.researchgate.net/publication/377545139_Towards_sustainable_manufacturing_Multiple_optimization_of_surface_roughness_Ra_flank_wear_Vb_in_MQL-assisted_milling_of_Titanium_Alloy_Ti-6Al-4V
20 | Flood | 60 | 0.06 | 0.5 | 0.703 | 201.7 | 140.11 | 0.14011 | https://www.researchgate.net/publication/377545139_Towards_sustainable_manufacturing_Multiple_optimization_of_surface_roughness_Ra_flank_wear_Vb_in_MQL-assisted_milling_of_Titanium_Alloy_Ti-6Al-4V
21 | Flood | 60 | 0.1 | 0.9 | 0.89 | 369.5 | 184.08 | 0.18408 | https://www.researchgate.net/publication/377545139_Towards_sustainable_manufacturing_Multiple_optimization_of_surface_roughness_Ra_flank_wear_Vb_in_MQL-assisted_milling_of_Titanium_Alloy_Ti-6Al-4V
22 | Flood | 150 | 0.06 | 0.1 | 0.717 | 409.8 | 165.6 | 0.1656 | https://www.researchgate.net/publication/377545139_Towards_sustainable_manufacturing_Multiple_optimization_of_surface_roughness_Ra_flank_wear_Vb_in_MQL-assisted_milling_of_Titanium_Alloy_Ti-6Al-4V
23 | Flood | 150 | 0.1 | 0.5 | 0.728 | 594.7 | 136.65 | 0.13665 | https://www.researchgate.net/publication/377545139_Towards_sustainable_manufacturing_Multiple_optimization_of_surface_roughness_Ra_flank_wear_Vb_in_MQL-assisted_milling_of_Titanium_Alloy_Ti-6Al-4V
24 | Flood | 150 | 0.02 | 0.9 | 0.497 | 333.4 | 167.35 | 0.16735 | https://www.researchgate.net/publication/377545139_Towards_sustainable_manufacturing_Multiple_optimization_of_surface_roughness_Ra_flank_wear_Vb_in_MQL-assisted_milling_of_Titanium_Alloy_Ti-6Al-4V
25 | Flood | 240 | 0.1 | 0.1 | 0.52 | 1046.9 | 127.03 | 0.12703 | https://www.researchgate.net/publication/377545139_Towards_sustainable_manufacturing_Multiple_optimization_of_surface_roughness_Ra_flank_wear_Vb_in_MQL-assisted_milling_of_Titanium_Alloy_Ti-6Al-4V
26 | Flood | 240 | 0.02 | 0.5 | 0.427 | 557.2 | 138.64 | 0.13864 | https://www.researchgate.net/publication/377545139_Towards_sustainable_manufacturing_Multiple_optimization_of_surface_roughness_Ra_flank_wear_Vb_in_MQL-assisted_milling_of_Titanium_Alloy_Ti-6Al-4V
27 | Flood | 240 | 0.06 | 0.9 | 1.085 | 1053 | 107.91 | 0.10791 | https://www.researchgate.net/publication/377545139_Towards_sustainable_manufacturing_Multiple_optimization_of_surface_roughness_Ra_flank_wear_Vb_in_MQL-assisted_milling_of_Titanium_Alloy_Ti-6Al-4V

## Evidence_Notes
항목 | 내용
이 파일의 용도 | QIT-CEMC와 행 단위로 병합하는 학습 데이터가 아니라, Quality Agent가 마모-표면품질 관계를 참고하기 위한 외부 근거 데이터입니다.
주 데이터 출처 | Nguyen et al. (2024), Ti-6Al-4V 밀링 L27 실험. Ra와 flank wear Vb가 같은 실험에서 함께 측정됨.
DOI | https://doi.org/10.1142/S0217979224400228
주의 1 | 가공조건·공구·윤활조건이 QIT-CEMC와 다르므로 이 표만으로 '불량확률'을 직접 학습하거나 QIT-CEMC와 단순 병합하면 안 됩니다.
주의 2 | Quality Agent에서는 '정확한 불량확률'보다 마모 기반 품질 위험도(Low/Medium/High)의 참고 근거로 사용하는 것이 안전합니다.
단위 | 논문 Vb는 μm이므로 QIT-CEMC의 mm 단위와 비교하기 쉽도록 Vb_mm 열에서 /1000 변환했습니다.
표기 확인 | 웹 텍스트 추출본에서 Flood 구간의 Run 번호 22가 중복 표기됩니다. 본 파일은 L27 순서에 따라 해당 행을 Run 21로 정규화했습니다. 최종 보고서 제출 전 원문 PDF 표를 한 번 더 확인하세요.
추가 근거 1 | Li et al. (2018): Ti-6Al-4V 고속가공에서 VB < 0.2 mm일 때 과도한 표면 결함과 3D 표면거칠기를 피할 수 있었다고 보고. 이 값은 보편적 품질합격 기준이 아니라 해당 실험의 관찰 결과입니다.
추가 근거 1 URL | https://www.sciencedirect.com/science/article/pii/S0301679X18300604
추가 근거 2 | 2021 Materials 연구: Ti-6Al-4V에서 Ra는 공구 마모뿐 아니라 feed, cutting speed, cutting length, depth of cut에도 영향을 받음. 따라서 VB 하나만으로 정확한 품질을 단정하면 안 됩니다.
추가 근거 2 URL | https://www.mdpi.com/1996-1944/14/23/7128
추천 구현 | Wear Agent가 예측한 max VBmax + 날별 편차 + 최근 증가량을 Quality Agent가 받고, 위 논문 근거를 참고해 위험등급과 근거 문장을 출력합니다.

## Agent_Integration
단계 | 입력 | 처리 | 출력
1. Wear Agent | QIT-CEMC 센서 데이터 | ML로 Edge1~4 VBmax 예측 | 4개 날 VBmax + 추세
2. Quality Agent | 예측 VBmax + 편차 + 증가량 + 외부 연구근거 | 품질 위험 판단 | Low / Medium / High + 근거
3. Economics Agent | 부품가치, 공구비, 재고, 남은수량 | 비용/생산 상황 평가 | 경제성 의견
4. Master Agent | 세 Agent 결과 + 이전 상태 | 다음 행동 선택 | 계속사용 / 재측정 / 검사 / 교체
5. Feedback | 검사 결과 | 상태 갱신 후 재판단 | 수정된 후속 행동

## Economic_Context_Sim
Scenario_ID | Material | Tool_Type | Tool_Price_KRW | Tool_Change_Time_min | Downtime_Cost_per_min_KRW | Part_Value_KRW | Spare_Tool_Stock | Immediate_Change_Cost_KRW | Remaining_Production_Value_KRW | Data_Type | Assumption_Notes
S01 | Ti-6Al-4V | 4-flute coated carbide end mill | 90000 | 6 | 3000 | 3000000 | 0 | 108000 | 3000000 | SYNTHETIC_MVP | 팀이 수정 가능한 시뮬레이션 값. 실제 기업 원가/재고 데이터가 아님.
S02 | Ti-6Al-4V | 4-flute coated carbide end mill | 120000 | 10 | 9000 | 25000000 | 4 | 210000 | 375000000 | SYNTHETIC_MVP | 팀이 수정 가능한 시뮬레이션 값. 실제 기업 원가/재고 데이터가 아님.
S03 | Ti-6Al-4V | 4-flute coated carbide end mill | 150000 | 15 | 3000 | 18000000 | 2 | 195000 | 180000000 | SYNTHETIC_MVP | 팀이 수정 가능한 시뮬레이션 값. 실제 기업 원가/재고 데이터가 아님.
S04 | Ti-6Al-4V | 4-flute coated carbide end mill | 180000 | 6 | 9000 | 12000000 | 0 | 234000 | 72000000 | SYNTHETIC_MVP | 팀이 수정 가능한 시뮬레이션 값. 실제 기업 원가/재고 데이터가 아님.
S05 | Ti-6Al-4V | 4-flute coated carbide end mill | 210000 | 10 | 3000 | 8000000 | 4 | 240000 | 32000000 | SYNTHETIC_MVP | 팀이 수정 가능한 시뮬레이션 값. 실제 기업 원가/재고 데이터가 아님.
S06 | Ti-6Al-4V | 4-flute coated carbide end mill | 240000 | 15 | 9000 | 5000000 | 2 | 375000 | 10000000 | SYNTHETIC_MVP | 팀이 수정 가능한 시뮬레이션 값. 실제 기업 원가/재고 데이터가 아님.
S07 | Ti-6Al-4V | 4-flute coated carbide end mill | 90000 | 6 | 3000 | 3000000 | 0 | 108000 | 3000000 | SYNTHETIC_MVP | 팀이 수정 가능한 시뮬레이션 값. 실제 기업 원가/재고 데이터가 아님.
S08 | Ti-6Al-4V | 4-flute coated carbide end mill | 120000 | 10 | 9000 | 25000000 | 4 | 210000 | 375000000 | SYNTHETIC_MVP | 팀이 수정 가능한 시뮬레이션 값. 실제 기업 원가/재고 데이터가 아님.
S09 | Ti-6Al-4V | 4-flute coated carbide end mill | 150000 | 15 | 3000 | 18000000 | 2 | 195000 | 180000000 | SYNTHETIC_MVP | 팀이 수정 가능한 시뮬레이션 값. 실제 기업 원가/재고 데이터가 아님.
S10 | Ti-6Al-4V | 4-flute coated carbide end mill | 180000 | 6 | 9000 | 12000000 | 0 | 234000 | 72000000 | SYNTHETIC_MVP | 팀이 수정 가능한 시뮬레이션 값. 실제 기업 원가/재고 데이터가 아님.
S11 | Ti-6Al-4V | 4-flute coated carbide end mill | 210000 | 10 | 3000 | 8000000 | 4 | 240000 | 32000000 | SYNTHETIC_MVP | 팀이 수정 가능한 시뮬레이션 값. 실제 기업 원가/재고 데이터가 아님.
S12 | Ti-6Al-4V | 4-flute coated carbide end mill | 240000 | 15 | 9000 | 5000000 | 2 | 375000 | 10000000 | SYNTHETIC_MVP | 팀이 수정 가능한 시뮬레이션 값. 실제 기업 원가/재고 데이터가 아님.
S13 | Ti-6Al-4V | 4-flute coated carbide end mill | 90000 | 6 | 3000 | 3000000 | 0 | 108000 | 3000000 | SYNTHETIC_MVP | 팀이 수정 가능한 시뮬레이션 값. 실제 기업 원가/재고 데이터가 아님.
S14 | Ti-6Al-4V | 4-flute coated carbide end mill | 120000 | 10 | 9000 | 25000000 | 4 | 210000 | 375000000 | SYNTHETIC_MVP | 팀이 수정 가능한 시뮬레이션 값. 실제 기업 원가/재고 데이터가 아님.
S15 | Ti-6Al-4V | 4-flute coated carbide end mill | 150000 | 15 | 3000 | 18000000 | 2 | 195000 | 180000000 | SYNTHETIC_MVP | 팀이 수정 가능한 시뮬레이션 값. 실제 기업 원가/재고 데이터가 아님.
S16 | Ti-6Al-4V | 4-flute coated carbide end mill | 180000 | 6 | 9000 | 12000000 | 0 | 234000 | 72000000 | SYNTHETIC_MVP | 팀이 수정 가능한 시뮬레이션 값. 실제 기업 원가/재고 데이터가 아님.
S17 | Ti-6Al-4V | 4-flute coated carbide end mill | 210000 | 10 | 3000 | 8000000 | 4 | 240000 | 32000000 | SYNTHETIC_MVP | 팀이 수정 가능한 시뮬레이션 값. 실제 기업 원가/재고 데이터가 아님.
S18 | Ti-6Al-4V | 4-flute coated carbide end mill | 240000 | 15 | 9000 | 5000000 | 2 | 375000 | 10000000 | SYNTHETIC_MVP | 팀이 수정 가능한 시뮬레이션 값. 실제 기업 원가/재고 데이터가 아님.
S19 | Ti-6Al-4V | 4-flute coated carbide end mill | 90000 | 6 | 3000 | 3000000 | 0 | 108000 | 3000000 | SYNTHETIC_MVP | 팀이 수정 가능한 시뮬레이션 값. 실제 기업 원가/재고 데이터가 아님.
S20 | Ti-6Al-4V | 4-flute coated carbide end mill | 120000 | 10 | 9000 | 25000000 | 4 | 210000 | 375000000 | SYNTHETIC_MVP | 팀이 수정 가능한 시뮬레이션 값. 실제 기업 원가/재고 데이터가 아님.
S21 | Ti-6Al-4V | 4-flute coated carbide end mill | 150000 | 15 | 3000 | 18000000 | 2 | 195000 | 180000000 | SYNTHETIC_MVP | 팀이 수정 가능한 시뮬레이션 값. 실제 기업 원가/재고 데이터가 아님.
S22 | Ti-6Al-4V | 4-flute coated carbide end mill | 180000 | 6 | 9000 | 12000000 | 0 | 234000 | 72000000 | SYNTHETIC_MVP | 팀이 수정 가능한 시뮬레이션 값. 실제 기업 원가/재고 데이터가 아님.
S23 | Ti-6Al-4V | 4-flute coated carbide end mill | 210000 | 10 | 3000 | 8000000 | 4 | 240000 | 32000000 | SYNTHETIC_MVP | 팀이 수정 가능한 시뮬레이션 값. 실제 기업 원가/재고 데이터가 아님.
S24 | Ti-6Al-4V | 4-flute coated carbide end mill | 240000 | 15 | 9000 | 5000000 | 2 | 375000 | 10000000 | SYNTHETIC_MVP | 팀이 수정 가능한 시뮬레이션 값. 실제 기업 원가/재고 데이터가 아님.

## Production_Context_Sim
Scenario_ID | Remaining_Parts | Process_Progress_pct | Due_Slack_min | Production_Priority | Spare_Tool_Available | Inspection_Available | Data_Type | Assumption_Notes
S01 | 1 | 10 | 30 | Low | No | No | SYNTHETIC_MVP | 실제 MES 데이터가 없는 MVP 단계에서 Agent 의사결정 시나리오 테스트용.
S02 | 2 | 55 | 720 | High | Yes | Yes | SYNTHETIC_MVP | 실제 MES 데이터가 없는 MVP 단계에서 Agent 의사결정 시나리오 테스트용.
S03 | 3 | 92 | 360 | Low | Yes | Yes | SYNTHETIC_MVP | 실제 MES 데이터가 없는 MVP 단계에서 Agent 의사결정 시나리오 테스트용.
S04 | 5 | 25 | 240 | High | No | Yes | SYNTHETIC_MVP | 실제 MES 데이터가 없는 MVP 단계에서 Agent 의사결정 시나리오 테스트용.
S05 | 8 | 70 | 120 | Low | Yes | Yes | SYNTHETIC_MVP | 실제 MES 데이터가 없는 MVP 단계에서 Agent 의사결정 시나리오 테스트용.
S06 | 12 | 98 | 60 | High | Yes | No | SYNTHETIC_MVP | 실제 MES 데이터가 없는 MVP 단계에서 Agent 의사결정 시나리오 테스트용.
S07 | 20 | 40 | 30 | Low | No | Yes | SYNTHETIC_MVP | 실제 MES 데이터가 없는 MVP 단계에서 Agent 의사결정 시나리오 테스트용.
S08 | 30 | 85 | 720 | High | Yes | Yes | SYNTHETIC_MVP | 실제 MES 데이터가 없는 MVP 단계에서 Agent 의사결정 시나리오 테스트용.
S09 | 1 | 10 | 360 | Low | Yes | Yes | SYNTHETIC_MVP | 실제 MES 데이터가 없는 MVP 단계에서 Agent 의사결정 시나리오 테스트용.
S10 | 2 | 55 | 240 | High | No | Yes | SYNTHETIC_MVP | 실제 MES 데이터가 없는 MVP 단계에서 Agent 의사결정 시나리오 테스트용.
S11 | 3 | 92 | 120 | Low | Yes | No | SYNTHETIC_MVP | 실제 MES 데이터가 없는 MVP 단계에서 Agent 의사결정 시나리오 테스트용.
S12 | 5 | 25 | 60 | High | Yes | Yes | SYNTHETIC_MVP | 실제 MES 데이터가 없는 MVP 단계에서 Agent 의사결정 시나리오 테스트용.
S13 | 8 | 70 | 30 | Low | No | Yes | SYNTHETIC_MVP | 실제 MES 데이터가 없는 MVP 단계에서 Agent 의사결정 시나리오 테스트용.
S14 | 12 | 98 | 720 | High | Yes | Yes | SYNTHETIC_MVP | 실제 MES 데이터가 없는 MVP 단계에서 Agent 의사결정 시나리오 테스트용.
S15 | 20 | 40 | 360 | Low | Yes | Yes | SYNTHETIC_MVP | 실제 MES 데이터가 없는 MVP 단계에서 Agent 의사결정 시나리오 테스트용.
S16 | 30 | 85 | 240 | High | No | No | SYNTHETIC_MVP | 실제 MES 데이터가 없는 MVP 단계에서 Agent 의사결정 시나리오 테스트용.
S17 | 1 | 10 | 120 | Low | Yes | Yes | SYNTHETIC_MVP | 실제 MES 데이터가 없는 MVP 단계에서 Agent 의사결정 시나리오 테스트용.
S18 | 2 | 55 | 60 | High | Yes | Yes | SYNTHETIC_MVP | 실제 MES 데이터가 없는 MVP 단계에서 Agent 의사결정 시나리오 테스트용.
S19 | 3 | 92 | 30 | Low | No | Yes | SYNTHETIC_MVP | 실제 MES 데이터가 없는 MVP 단계에서 Agent 의사결정 시나리오 테스트용.
S20 | 5 | 25 | 720 | High | Yes | Yes | SYNTHETIC_MVP | 실제 MES 데이터가 없는 MVP 단계에서 Agent 의사결정 시나리오 테스트용.
S21 | 8 | 70 | 360 | Low | Yes | No | SYNTHETIC_MVP | 실제 MES 데이터가 없는 MVP 단계에서 Agent 의사결정 시나리오 테스트용.
S22 | 12 | 98 | 240 | High | No | Yes | SYNTHETIC_MVP | 실제 MES 데이터가 없는 MVP 단계에서 Agent 의사결정 시나리오 테스트용.
S23 | 20 | 40 | 120 | Low | Yes | Yes | SYNTHETIC_MVP | 실제 MES 데이터가 없는 MVP 단계에서 Agent 의사결정 시나리오 테스트용.
S24 | 30 | 85 | 60 | High | Yes | Yes | SYNTHETIC_MVP | 실제 MES 데이터가 없는 MVP 단계에서 Agent 의사결정 시나리오 테스트용.

## Master_Agent_Input_Schema
필드 | 예시 | 출처 | 담당 Agent | 설명
Cycle | 35 | QIT-CEMC / Wear pipeline | Wear Agent | 현재 가공 Cycle
Edge1_VBmax_mm | 0.18 | Wear Agent ML output | Wear Agent | 1번 절삭날 예측 마모량
Edge2_VBmax_mm | 0.19 | Wear Agent ML output | Wear Agent | 2번 절삭날 예측 마모량
Edge3_VBmax_mm | 0.27 | Wear Agent ML output | Wear Agent | 3번 절삭날 예측 마모량
Edge4_VBmax_mm | 0.2 | Wear Agent ML output | Wear Agent | 4번 절삭날 예측 마모량
Wear_Difference_mm | 0.09 | Wear Agent derived | Wear Agent | max(VBmax)-min(VBmax)
Fastest_Wearing_Edge | Edge 3 | Wear trend | Wear Agent | 직전 Cycle 대비 증가량 최대 날
Quality_Risk | High | Quality_Reference_Data + Wear output | Quality Agent | Low/Medium/High 위험등급
Scenario_ID | S07 | Economic/Production Context | Master Agent | 비용/생산 상황 조인 키
Tool_Price_KRW | 150000 | Economic_Context_Sim | Economics Agent | MVP에서는 시뮬레이션 또는 사용자 입력
Part_Value_KRW | 12000000 | Economic_Context_Sim | Economics Agent | MVP에서는 시뮬레이션 또는 사용자 입력
Tool_Change_Time_min | 10 | Economic_Context_Sim | Economics Agent | 교체 작업 시간
Spare_Tool_Stock | 2 | Economic_Context_Sim | Economics Agent | 여분 공구 수량
Remaining_Parts | 8 | Production_Context_Sim | Master Agent | 남은 가공 수량
Process_Progress_pct | 70 | Production_Context_Sim | Master Agent | 현재 공정 진행률
Due_Slack_min | 240 | Production_Context_Sim | Master Agent | 납기 여유시간
Inspection_Result | Not checked | User feedback | Master Agent | 검사 후 재판단용 Feedback

## Agent_Test_Cases
Test_ID | 목적 | Wear_State | Quality_Risk | Scenario_ID | Inspection_Result | 기대 확인 포인트
TC01 | 정상 마모 | 4개 날 차이 작음 / 증가 완만 | Low | S01 | Not checked | 계속 사용 경로가 가능한지
TC02 | 특정 날 편마모 | Edge 3만 크게 증가 | Medium | S07 | Not checked | 특정 날 검사 경로가 가능한지
TC03 | 고가 부품 + 고위험 | 최대 VBmax 높음 / 편차 큼 | High | S13 | Not checked | 비용까지 고려해 보수적 행동을 선택하는지
TC04 | 공구 재고 없음 | 주의 수준 마모 | Medium | S18 | Not checked | 재고 부족 상황에서 다른 행동을 선택하는지
TC05 | 검사 피드백 | Edge 2 이상 증가 | High | S22 | 손상 확인 | 검사 결과를 반영해 판단을 갱신하는지
TC06 | 센서 입력 이상 | 필수 센서 누락 | Unknown | S05 | Not checked | 재측정/데이터 요청 경로가 동작하는지

## Dataset_ReadMe
구분 | 내용
실제 데이터 | Quality_Reference_Data 시트는 공개 연구에서 추출한 Ti-6Al-4V 마모(Vb)-표면조도(Ra) 참고 데이터.
시뮬레이션 데이터 | Economic_Context_Sim, Production_Context_Sim은 실제 기업 운영 데이터가 아니라 대회 MVP용 합성 시나리오.
왜 합성인가 | 부품 가치, 공구 재고, 납기, 교체시간 등은 기업/공정별 내부 데이터라 공개 공통 데이터셋으로 확보하기 어렵기 때문.
사용 원칙 | QIT-CEMC 센서/마모 데이터와 행 단위로 병합하지 말고, Wear/Quality 결과에 Scenario_ID 기반 운영 Context를 붙여 Agent 의사결정에 사용.
권장 조인 | Wear 결과는 Cycle 기준, 운영 데이터는 Scenario_ID 기준으로 관리. Master Agent 호출 시 현재 Cycle + 선택된 Scenario_ID를 함께 전달.
주의 | 합성 값을 실제 산업 평균/시장가격이라고 발표하면 안 됨. 반드시 'MVP 시뮬레이션 입력' 또는 '사용자 입력 대체값'이라고 표기.
최종 앱 | 실제 Streamlit에서는 공구가격, 부품가치, 재고, 남은수량 등을 사용자가 직접 입력하게 하고, 이 시뮬레이션 데이터는 테스트/데모 기본값으로 사용 가능.